## 出货报告模板
台山金桥铝型材厂有限公司 出 货 报 告 TAISHAN CITY KAM KIU ALUMINIUM EXTRUSION CO.,LTD.
客户 |  | BYD |  |  | 总判定 Decide |  |  | ▇ OK □ NG |  |  |  | 型号 |  |  |  | 订单号 PO NO. |  | /
出货日期 |  |  |  |  | 图号 Drawing NO./REV |  |  | 炉号 |  |  |  | 批量 Lot Q'ty |  |  | pcs | BYD料号 Part NO
BYD品名 Part Name |  | 铝挤板 81.6X17.8X9.7MM 7R03_C |  |  |  |  | 检验员 Inspector |  |  | 李小刚 |  | 审核 Check |  | 朱杰琳 |  | 核准 Approval |  | 邓直洪
外观及资料检验 按GB/T2828.1-2012一般检验水平II级AQL：0.40正常抽检
抽检数量 Inspect Qty |  | 不良原因 Reject cause |  |  | 不良数量 Reject Qty |  | 不良率 Reject Rate |  | 判定 Decide |  | 包装 Package |  | 是否有材质证明 |  |  | ICP测试报告编号/测试日期 |  |  |  |  | 判定 Decide
不够数量 |  | / |  |  | 0 |  | 0% |  | OK |  | 完好 |  | 有 |  |  | / |  |  |  |  | OK
[16 empty] | 是否在有效期内Valid or not |  |  |  | 是
2. 尺寸检验 Dimensional Inspection
SPC | FAI | 项目 Item | 基准值 Nominal Dim. | 上公差 Tol. Max(+) | 下公差 Tol. Min(-) | 最大值 Max | 最小值 Min | 1 | 2 | 3 | 4 | 5 | 6 | 7 | 8 | 9 | 10 | 11 | 12 | 13 | 判定 Decide
SPC A-1 | FAI 1-1 | Thickness | 17.11 | 0.15 | 0.15 | 17.26 | 16.96 | [13 empty] | NG
SPC A-2 | FAI 1-2 | Thickness | 17.11 | 0.15 | 0.15 | 17.26 | 16.96 | [13 empty] | NG
SPC C | FAI 3 | Distance | 0.7 | 0.15 | 0.15 | 0.85 | 0.55 | [13 empty] | NG
SPC D | FAI 4 | Distance | 8.9 | 0.15 | 0.15 | 9.05 | 8.75 | [13 empty] | NG
SPC E-1 | FAI 5-1 | Thickness | 6.96 | 0.15 | 0.15 | 7.11 | 6.81 | [13 empty] | NG
SPC E-2 | FAI 5-2 | Thickness | 6.96 | 0.15 | 0.15 | 7.11 | 6.81 | [13 empty] | NG
SPC H-1 | FAI 8-1 | Distance | 28.65 | 0.15 | 0.15 | 28.8 | 28.5 | [13 empty] | NG
SPC H-2 | FAI 8-2 | Distance | 28.65 | 0.15 | 0.15 | 28.8 | 28.5 | [13 empty] | NG
SPC I | FAI 9 | Width | 81.56 | 0.15 | 0.15 | 81.71 | 81.41 | [13 empty] | NG
SPC J | FAI 10-1 | Perpendicularity | 0 | 0.2 | 0 | 0.2 | 0 | [13 empty] | OK
SPC J | FAI 10-2 | Perpendicularity | 0 | 0.2 | 0 | 0.2 | 0 | [13 empty] | OK
SPC L-1 | FAI 12-1 | Parallelism | 0 | 0.15 | 0 | 0.15 | 0 | [13 empty] | OK
SPC L-2 | FAI 12-2 | Parallelism | 0 | 0.15 | 0 | 0.15 | 0 | [13 empty] | OK
SPC N | FAI14 | Line Profile(K＞L) | 0 | 0.35 | 0 | 0.35 | 0 | [13 empty] | OK
SPC N-MAX | FAI 14-MAX | Line Profile (K＞L),MAX | 0 | 0.2 | 0.15 | 0.2 | -0.15 | [13 empty] | OK
SPC N-MIN | FAI 14-MIN | Line Profile(K＞L), MIN | 0 | 0.2 | 0.15 | 0.2 | -0.15 | [13 empty] | OK
SPC Q | FAI 17 | Line Profile(H>J) | 0 | 0.35 | 0 | 0.35 | 0 | [13 empty] | OK
SPC Q-MAX | FAI 17-MAX | Line Profile (H>J),MAX | 0 | 0.2 | 0.15 | 0.2 | -0.15 | [13 empty] | OK
SPC Q-MIN | FAI 17-MIN | Line Profile (H>J),MIN | 0 | 0.2 | 0.15 | 0.2 | -0.15 | [13 empty] | OK
SPC S | FAI 19 | Line Profile(F>G) | 0 | 0.35 | 0 | 0.35 | 0 | [13 empty] | OK
SPC S-MAX | FAI 19-MAX | Line Profile (F>G),MAX | 0 | 0.2 | 0.15 | 0.2 | -0.15 | [13 empty] | OK
SPC S-MIN | FAI 19-MIN | Line Profile (F>G),MIN | 0 | 0.2 | 0.15 | 0.2 | -0.15 | [13 empty] | OK
SPC U | FAI 21 | Line Profile(E>F) | 0 | 0.35 | 0 | 0.35 | 0 | [13 empty] | OK
SPC U-MAX | FAI 21-MAX | Line Profile(E>F),MAX | 0 | 0.2 | 0.15 | 0.2 | -0.15 | [13 empty] | OK
SPC U-MIN | FAI 21-MIN | Line Profile (E>F),MIN | 0 | 0.2 | 0.15 | 0.2 | -0.15 | [13 empty] | OK
SPC W | FAI 23 | Line Profile(L>M) | 0 | 0.35 | 0 | 0.35 | 0 | [13 empty] | OK
SPC W-MAX | FAI 23-MAX | Line Profile(L>M), MAX | 0 | 0.2 | 0.15 | 0.2 | -0.15 | [13 empty] | OK
SPC W-MIN | FAI 23-MIN | Line Profile(L>M), MIN | 0 | 0.2 | 0.15 | 0.2 | -0.15 | [13 empty] | OK
SPC X | FAI 24 | Line Profile(G>H) | 0 | 0.35 | 0 | 0.35 | 0 | [13 empty] | OK
SPC X-MAX | FAI 24-MAX | Line Profile(G>H), MAX | 0 | 0.2 | 0.15 | 0.2 | -0.15 | [13 empty] | OK
SPC X-MIN | FAI 24-MIN | Line Profile(G>H), MIN | 0 | 0.2 | 0.15 | 0.2 | -0.15 | [13 empty] | OK
SPC Y | FAI 25 | Line Profile(D>E) | 0 | 0.35 | 0 | 0.35 | 0 | [13 empty] | OK
SPC Y-MAX | FAI 25-MAX | Line Profile(D>E),MAX | 0 | 0.2 | 0.15 | 0.2 | -0.15 | [13 empty] | OK
SPC Y-MIN | FAI 25-MIN | Line Profile(D>E), MIN | 0 | 0.2 | 0.15 | 0.2 | -0.15 | [13 empty] | OK
SPC Z-1 | FAI 26-1 | Distance | 32.13 | 0.15 | 0.15 | 32.28 | 31.98 | [13 empty] | NG
SPC Z-2 | FAI 26-2 | Distance | 32.13 | 0.15 | 0.15 | 32.28 | 31.98 | [13 empty] | NG
SPC AB-1 | FAI 28-1 | Radius | 1.5 | 0.15 | 0.15 | 1.65 | 1.35 | [13 empty] | NG
SPC AB-2 | FAI 28-2 | Radius | 1.5 | 0.15 | 0.15 | 1.65 | 1.35 | [13 empty] | NG
SPC AB-3 | FAI 28-3 | Radius | 1.5 | 0.15 | 0.15 | 1.65 | 1.35 | [13 empty] | NG
SPC AB-4 | FAI 28-4 | Radius | 1.5 | 0.15 | 0.15 | 1.65 | 1.35 | [13 empty] | NG
SPC AC-1 | FAI 29-1 | Distance | 8.65 | 0.15 | 0.15 | 8.8 | 8.5 | [13 empty] | NG
SPC AC-2 | FAI 29-2 | Distance | 8.65 | 0.15 | 0.15 | 8.8 | 8.5 | [13 empty] | NG
SPC AD | FAI 30 | Surface Profile | 0 | 0.12 | 0 | 0.12 | 0 | [13 empty] | OK
SPC AD-MAX | FAI 30-MAX | Surface Profile MAX | 0 | 0.06 | 0.06 | 0.06 | -0.06 | [13 empty] | OK
SPC AD-MIN | FAI 30-MIN | Surface Profile MIN | 0 | 0.06 | 0.06 | 0.06 | -0.06 | [13 empty] | OK
SPC AE-1 | FAI 31-1 | Cutting Length | 9.72 | 0.15 | 0.15 | 9.87 | 9.57 | [13 empty] | NG
SPC AE-2 | FAI 31-2 | Cutting Length | 9.72 | 0.15 | 0.15 | 9.87 | 9.57 | [13 empty] | NG
SPC AE-3 | FAI 31-3 | Cutting Length | 9.72 | 0.15 | 0.15 | 9.87 | 9.57 | [13 empty] | NG
SPC AE-4 | FAI 31-4 | Cutting Length | 9.72 | 0.15 | 0.15 | 9.87 | 9.57 | [13 empty] | NG
SPC AF | FAI 32 | Perpendicularly | 0 | 0.1 | 0 | 0.1 | 0 | [13 empty] | OK
SPC AG | FAI 33 | Parallelism | 0 | 0.14 | 0 | 0.14 | 0 | [13 empty] | OK
SPC AL | FAI 38 | 2D barcord location | 4.3 | 0.8 | 0.8 | 5.1 | 3.5 | [13 empty] | NG
SPC AM | FAI 39 | 2D barcord width | 4 | 0.38 | 0.38 | 4.38 | 3.62 | [13 empty] | NG
SPC AO | FAI 40 | 2D barcord location | 23.71 | 0.8 | 0.8 | 24.51 | 22.91 | [13 empty] | NG
SPC AN | FAI 41 | 2D barcord height | 4 | 0.38 | 0.38 | 4.38 | 3.62 | [13 empty] | NG
SPC AP-1 | FAI 42-1 | Radius | 3.2 | 0.15 | 0.15 | 3.35 | 3.05 | [13 empty] | NG
SPC AP-2 | FAI 42-2 | Radius | 3.2 | 0.15 | 0.15 | 3.35 | 3.05 | [13 empty] | NG
| FAI 47 | V-groove location | 4.8 | 0.15 | 0.15 | 4.95 | 4.65 | [13 empty] | NG
| FAI 48 | V-groove location | 3.9 | 0.15 | 0.15 | 4.05 | 3.75 | [13 empty] | NG
| FAI 49 | V-groove depth | 0.4 | 0.15 | 0.15 | 0.55 | 0.25 | [13 empty] | NG
SPC AT-1 | FAI 50-1 | Radius | 1.5 | 0.15 | 0.15 | 1.65 | 1.35 | [13 empty] | NG
SPC AT-2 | FAI 50-2 | Radius | 1.5 | 0.15 | 0.15 | 1.65 | 1.35 | [13 empty] | NG
SPC AU-1 | FAI 51-1 | Radius | 3.2 | 0.15 | 0.15 | 3.35 | 3.05 | [13 empty] | NG
SPC AU-2 | FAI 51-2 | Radius | 3.2 | 0.15 | 0.15 | 3.35 | 3.05 | [13 empty] | NG
3. 功能检验 Function Inspection
3.1 | 硬度 |  |  | 120~135HV |  |  |  | 1# | 2# | 3# | 4# | [9 empty] | 判定 Decide
[7 empty] | 点C2 | [13 empty] | #DIV/0!
[7 empty] | 点S2 | [13 empty] | #DIV/0!
3.2 | 电导率 |  |  | 43%-46% |  |  | 点S2 | [13 empty] | #DIV/0!
3.3 | 拉伸测试 |  |  | 屈服强度320~350MPa | [16 empty] | #DIV/0!
|  |  |  | 极限强度365~395MPa | [16 empty] | #DIV/0!
|  |  |  | 延伸率11%~ 18% | [16 empty] | #DIV/0!
3.4 | 金相 |  |  | 晶粒平均大小≤140um |  |  | 点S4 | [13 empty] | OK
[7 empty] | 点S5 | [13 empty] | OK
[7 empty] | 点S8 | [13 empty] | OK
|  |  |  | 最大晶粒大小≤450um |  |  | 点S4 | [13 empty] | OK
[7 empty] | 点S5 | [13 empty] | OK
[7 empty] | 点S8 | [13 empty] | OK
|  |  |  | 晶粒度等级比值0.80～1.25 |  |  | 点S4 | [13 empty] | NG
[7 empty] | 点S5 | [13 empty] | NG
[7 empty] | 点S8 | [13 empty] | NG
|  |  |  | 夹杂物尺寸：≤25um |  |  | 点S4 | [13 empty] | OK
3.5 | 成分 |  | Si(硅) (MAX) |  |  | 0.05 | 0 | [13 empty] | OK
|  |  | Fe(铁) |  |  | 0.085 | 0.05 | [13 empty] | NG
|  |  | Cu(铜) |  |  | 0.05 | 0.03 | [13 empty] | NG
|  |  | Mn(锰) (MAX) |  |  | 0.02 | 0 | [13 empty] | OK
|  |  | Mg(镁) |  |  | 1.9 | 1.75 | [13 empty] | NG
|  |  | Cr(铬) (MAX) |  |  | 0.02 | 0 | [13 empty] | OK
|  |  | Zn(锌) |  |  | 5.2 | 4.8 | [13 empty] | NG
|  |  | Ti(钛) (MAX) |  |  | 0.025 | 0 | [13 empty] | OK
|  |  | Ga(镓) (MAX) |  |  | 0.02 | 0 | [13 empty] | OK
|  |  | Sn(锡) (MAX) |  |  | 0.02 | 0 | [13 empty] | OK
|  |  | V(钒) (MAX) |  |  | 0.02 | 0 | [13 empty] | OK
|  |  | Ni（镍） (MAX) |  |  | 0.01 | 0 | [13 empty] | OK
|  |  | Pb（铅） (MAX) |  |  | 0.01 | 0 | [13 empty] | OK
|  |  | Zr(锆) |  |  | 0.05 | 0.03 | [13 empty] | NG
|  |  | B(硼) (MAX) |  |  | 0.01 | 0 | [13 empty] | OK
|  |  | Na(钠) (MAX) |  |  | 0.001 | 0 | [13 empty] | OK
|  |  | Ca(钙) (MAX) |  |  | 0.001 | 0 | [13 empty] | OK
|  |  | Li（锂) (MAX) |  |  | 0.01 | 0 | [13 empty] | OK
|  |  | Cd（镉） (MAX) |  |  | 0.01 | 0 | [13 empty] | OK
|  |  | P（磷） (MAX) |  |  | 0.01 | 0 | [13 empty] | OK
|  |  | Mn+Cr（锰+铬) (MAX) |  |  | 0.03 | 0 | [13 empty] | OK
|  |  | Others (单个) (MAX) |  |  | 0.02 | 0 | [13 empty] | OK
|  |  | Others (单个加总) (MAX) |  |  | 0.1 | 0 | [13 empty] | OK
|  |  | Al（铝）余量 |  |  | Al 余量 |  | 余量 | [12 empty] | OK
3.6 | RoHS |  | 具体XRF检测结果判定参照<XRF元素分析仪操作标准> |  |  |  |  | OK | [12 empty] | OK
3.7 | 二维码读码率 |  | 按GB/T2828.1-2012一般检验水平II级AQL：0.65正常抽检：可正常读取且无重码 |  |  |  |  | 抽检数量 | 125 | 不良数量 | 0 | 不良率 | 0% | 不良描述 | / | [5 empty] | OK
3.8 | 二维码等级/内容 |  | 确认二维码是否可读取（最低C等级），确认（二维码内容不可有字母：I、O）。（32pcs/lot） |  |  |  |  | 抽检数量 | 32 | 不良数量 | 0 | 不良率 | 0% | 不良描述 | / | [5 empty] | OK
3.9 | 重量：收集数据 | [6 empty] | 22.8g | 22.4g | 22.4g | / | [9 empty] | /
5. 包装检验 Package Inspection
检验项目 |  |  |  | 抽检数量 Inspect Qty |  | 不良原因 Reject cause |  |  | 不良数量 Reject Qty |  | 不良率 Reject Rate |  | 判定 Decide |  |  | 备注 Remark
包装无破损、泄漏，产品无散落，须有RoHS标示 （抽检3个以上包装箱） |  |  |  | 3 |  | / |  |  | 0 |  | 0% |  | OK |  |  | 来料一个包装

## 检验报表 (hidden)
IQC 进 料 检 验记录 表 IQC Inspection Record
供应商 supplier | [5 empty] | 总判定 Decide |  | □AC 接收 □RE拒收 □ 特采 □ Other其它 | [7 empty] | 异常单号 QN NO.
进料日期 Incoming Date |  |  |  |  | 图号 Drawing NO./REV | 806-24302/08 |  | 批号 Lot NO. |  |  |  | 批量 Lot Q'ty |  |  |  | JGP料号 Part NO |  | MTXTR01039BC-N
JGP品名 Part Name |  | EXTRUSION,TOP, SYM,D52 |  |  |  |  | 检验员 Inspector |  |  |  |  | 审核 Check |  |  |  | 核准 Approval
1.外观检验 Cosmetic Inspection | [5 empty] | ANSI /ASQ Z1.4 AQL0.4 | [9 empty] | 4.GP资料检验 Green Production Data Check (次/lot)
抽检数量 Inspect Qty |  | 不良原因 Reject cause |  |  | 不良数量 Reject Qty |  | 不良率 Reject Rate |  | 判定 Decide |  | 备注 Remark |  |  |  |  | ICP测试报告编号/测试日期 ICP Report NO. /Test Date |  |  |  |  | 判定 Decide
是否在有效期内 Valid or not
2. 尺寸检验Dimentional Inspection
SPC | FAI | 项目 Item | 基准值 Nominal Dim. | 上公差 Tol. Max(+) | 下公差 Tol. Min(-) | 最大值 Max | 最小值 Min | 1 | 2 | 3 | 4 | 5 | 6 | 7 | 8 | 9 | 10 | 11 | 12 | 13 | 判定 Decide
| 56 | 垂直度 |  | 0.2 |  | 0.2 | 0 | [13 empty] | OK
| 57 | 平面度 |  | 0.12 |  | 0.12 | 0 | [13 empty] | OK
|  |  |  | 0.12 |  | 0.12 | 0 | [13 empty] | OK
|  |  |  | 0.12 |  | 0.12 | 0 | [13 empty] | OK
| 58 | 平行度 |  | 0.15 |  | 0.15 | 0 | [13 empty] | OK
J | 59 | 平行度 |  | 0.1 |  | 0.1 | 0 | [13 empty] | OK
|  |  |  | 0.1 |  | 0.1 | 0 | [13 empty] | OK
|  |  |  | 0.1 |  | 0.1 | 0 | [13 empty] | OK
I | 60 | 垂直度 |  | 0.08 |  | 0.08 | 0 | [13 empty] | OK
|  |  |  | 0.08 |  | 0.08 | 0 | [13 empty] | OK
|  |  |  | 0.08 |  | 0.08 | 0 | [13 empty] | OK
G | 61 | 厚度 | 8.14 | 0.15 | 0.05 | 8.29 | 8.09 | [13 empty] | NG
|  |  | 8.14 | 0.15 | 0.05 | 8.29 | 8.09 | [13 empty] | NG
|  |  | 8.14 | 0.15 | 0.05 | 8.29 | 8.09 | [13 empty] | NG
| 62 | R 角 | 1.5 | 0.25 | 0.25 | 1.75 | 1.25 | [13 empty] | NG
|  |  | 1.5 | 0.25 | 0.25 | 1.75 | 1.25 | [13 empty] | NG
|  |  | 1.5 | 0.25 | 0.25 | 1.75 | 1.25 | [13 empty] | NG
|  |  | 1.5 | 0.25 | 0.25 | 1.75 | 1.25 | [13 empty] | NG
|  |  | 1.5 | 0.25 | 0.25 | 1.75 | 1.25 | [13 empty] | NG
|  |  | 1.5 | 0.25 | 0.25 | 1.75 | 1.25 | [13 empty] | NG
|  |  | 1.5 | 0.25 | 0.25 | 1.75 | 1.25 | [13 empty] | NG
|  |  | 1.5 | 0.25 | 0.25 | 1.75 | 1.25 | [13 empty] | NG
|  |  | 1.5 | 0.25 | 0.25 | 1.75 | 1.25 | [13 empty] | NG
|  |  | 1.5 | 0.25 | 0.25 | 1.75 | 1.25 | [13 empty] | NG
|  |  | 1.5 | 0.25 | 0.25 | 1.75 | 1.25 | [13 empty] | NG
|  |  | 1.5 | 0.25 | 0.25 | 1.75 | 1.25 | [13 empty] | NG
|  |  | 1.5 | 0.25 | 0.25 | 1.75 | 1.25 | [13 empty] | NG
|  |  | 1.5 | 0.25 | 0.25 | 1.75 | 1.25 | [13 empty] | NG
|  |  | 1.5 | 0.25 | 0.25 | 1.75 | 1.25 | [13 empty] | NG
|  |  | 1.5 | 0.25 | 0.25 | 1.75 | 1.25 | [13 empty] | NG
|  |  | 1.5 | 0.25 | 0.25 | 1.75 | 1.25 | [13 empty] | NG
|  |  | 1.5 | 0.25 | 0.25 | 1.75 | 1.25 | [13 empty] | NG
|  |  | 1.5 | 0.25 | 0.25 | 1.75 | 1.25 | [13 empty] | NG
|  |  | 1.5 | 0.25 | 0.25 | 1.75 | 1.25 | [13 empty] | NG
| 63 | 特征尺寸-1 | 16.03 | 0.15 | 0.05 | 16.18 | 15.98 | [13 empty] | NG
|  | 特征尺寸-2 | 16.03 | 0.15 | 0.05 | 16.18 | 15.98 | [13 empty] | NG
| 69 | 特征尺寸 | 11.79 | 0.15 | 0.05 | 11.94 | 11.74 | [13 empty] | NG
| 71 | 特征尺寸 | 26.38 | 0.05 | 0.15 | 26.43 | 26.23 | [13 empty] | NG
| 72 | 特征尺寸 | 31.38 | 0.15 | 0.05 | 31.53 | 31.33 | [13 empty] | NG
| 73 | 特征尺寸 | 10.6 | 0.15 | 0.05 | 10.75 | 10.55 | [13 empty] | NG
| 76 | 特征尺寸 | 57.73 | 0.05 | 0.15 | 57.78 | 57.58 | [13 empty] | NG
T | 77 | 特征尺寸-1 | 5.25 | 0.15 | 0.05 | 5.4 | 5.2 | [13 empty] | NG
|  |  | 5.25 | 0.15 | 0.05 | 5.4 | 5.2 | [13 empty] | NG
|  |  | 5.25 | 0.15 | 0.05 | 5.4 | 5.2 | [13 empty] | NG
|  | 特征尺寸-2 | 5.25 | 0.15 | 0.05 | 5.4 | 5.2 | [13 empty] | NG
|  |  | 5.25 | 0.15 | 0.05 | 5.4 | 5.2 | [13 empty] | NG
|  |  | 5.25 | 0.15 | 0.05 | 5.4 | 5.2 | [13 empty] | NG
| 82 | R 角-1 | 5 | 0.25 | 0.25 | 5.25 | 4.75 | [13 empty] | NG
|  | R 角-2 | 5 | 0.25 | 0.25 | 5.25 | 4.75 | [13 empty] | NG
| 83 | 平行度 |  | 0.15 |  | 0.15 | 0 | [13 empty] | OK
W | 84 | 特征尺寸 | 71.11 | 0.15 | 0.05 | 71.26 | 71.06 | [13 empty] | NG
|  |  | 71.11 | 0.15 | 0.05 | 71.26 | 71.06 | [13 empty] | NG
|  |  | 71.11 | 0.15 | 0.05 | 71.26 | 71.06 | [13 empty] | NG
| 88 | 特征尺寸 | 1.1 | 0.15 | 0.05 | 1.25 | 1.05 | [13 empty] | NG
| 89 | 特征尺寸 | 14.23 | 0.15 | 0.05 | 14.38 | 14.18 | [13 empty] | NG
| 90 | 特征尺寸 | 1.1 | 0.15 | 0.05 | 1.25 | 1.05 | [13 empty] | NG
| 91 | 特征尺寸 | 72.21 | 0.15 | 0.05 | 72.36 | 72.16 | [13 empty] | NG
| 92 | 轮廓度 |  | 0.4 |  | 0.4 | 0 | [13 empty] | OK
| 93 | 轮廓度 |  | 0.25 |  | 0.25 | 0 | [13 empty] | OK
| 94 | 轮廓度 |  | 0.25 |  | 0.25 | 0 | [13 empty] | OK
3. 功能检验Function Inspection
1 | 金相 |  |  | 晶粒平均大小≤140um |  |  |  | 点C1 | 点C2 | 点C3 | 点S1 | 点S2 | 点S3 | [7 empty] | 判定 Decide
OK
|  |  |  | 单核晶粒大小≤450um |  |  |  | 点C1 | 点C2 | 点C3 | 点S1 | 点S2 | 点S3 | [7 empty] | 判定 Decide
OK
|  |  |  | 晶粒度等级比值 |  | 1.25 | 0.8 | 点S2 | [12 empty] | 判定 Decide
NG
|  |  |  | 粗晶环平均晶粒大小:Max 450um |  |  |  | 点C2 | [12 empty] | 判定 Decide
OK
|  |  |  | 杂质点最大允许25um |  |  |  | 点S2 | [12 empty] | 判定 Decide
2 | 硬度 |  |  | 硬度120~135HV |  | 135 | 120 | 点C1 | 点C2 | 点C3 | 点S1 | 点S2 | 点S3 | [7 empty] | 判定 Decide
NG
NG
NG
NG
NG
3 | 拉伸测试 |  |  | 拉伸屈服强度(Mpa) |  | 350 | 320 | [13 empty] | NG
|  |  |  | 极限强度(Mpa) |  | 395 | 365 | [13 empty] | NG
|  |  |  | 延伸率≧11% | [16 empty] | NG
4 | 导电率 |  |  | MIN 43%(点S2) | [16 empty] | NG
5 | 成分分析 |  | Zn(锌) |  |  | 5.1 | 4.9 | [13 empty] | NG
|  |  | Mg(镁) |  |  | 1.85 | 1.75 | [13 empty] | NG
|  |  | Fe(铁) |  |  | 0.085 | 0.05 | [13 empty] | NG
|  |  | Cu(铜) |  |  | 0.055 | 0.025 | [13 empty] | NG
|  |  | Zr(锆) |  |  | 0.05 | 0.03 | [13 empty] | NG
|  |  | Ti(钛) (MAX) |  |  | 0.025 | [14 empty] | OK
|  |  | Si(硅) (MAX) |  |  | 0.05 | [14 empty] | OK
|  |  | Mn(锰) (MAX) |  |  | 0.02 | [14 empty] | OK
|  |  | Cr(铬) (MAX) |  |  | 0.02 | [14 empty] | OK
|  |  | Ca(镓) (MAX) |  |  | 0.02 | [14 empty] | OK
|  |  | Sn(锡) (MAX) |  |  | 0.02 | [14 empty] | OK
|  |  | V(钒) (MAX) |  |  | 0.02 | [14 empty] | OK
|  |  | Ca(钙) (MAX) |  |  | 0.001 | [14 empty] | OK
|  |  | Na(钠) (MAX) |  |  | 0.001 | [14 empty] | OK
|  |  | B(硼) (MAX) |  |  | 0.01 | [14 empty] | OK
|  |  | Li（锂) (MAX) |  |  | 0.01 | [14 empty] | OK
|  |  | Cd（镉） (MAX) |  |  | 0.01 | [14 empty] | OK
|  |  | Pd（铅） (MAX) |  |  | 0.01 | [14 empty] | OK
|  |  | Ni（镍） (MAX) |  |  | 0.01 | [14 empty] | OK
|  |  | P（磷） (MAX) |  |  | 0.01 | [14 empty] | OK
|  |  | Mn+Cr（锰+铬) (MAX) |  |  | 0.03 | [14 empty] | OK
|  |  | Others (单个) (MAX) |  |  | 0.02 | [14 empty] | OK
|  |  | Others (单个加总) (MAX) |  |  | 0.1 | [14 empty] | OK
|  |  | Al（铝）余量 |  |  | Al 余量
6 | RoHS |  |  | 具体XRF检测结果判定参照<XRF元素分析仪操作标准>
5.包装检验 package Inspection
检验项目 |  |  |  | 抽检数量 Inspect Qty |  | 不良原因 Reject cause |  |  | 不良数量 Reject Qty |  | 不良率 Reject Rate |  | 判定 Decide
包装无破损，泄漏产品无散落 ROHS标签OK
保存期限：一年 表单编号：85-MT80-GEN-00003-D 捷普财产—版权所有 复印件仅供参考 文件等级：内部管制件